## 建筑材料
建筑材料的取样要求
| No | 类别 | 产品名称 | 检测参数 | 样品数量 | 样品需求 | 取样基数 | 备注
| 1 | 水泥 | 通用硅酸盐水泥 | 凝结时间、安定性、胶砂强度、氯离子、三氧化硫含量、氯化镁、碱含量 | 每组不少于12kg | / | 同厂家、同期出厂的同品种、同强度等级、同一出厂编号散装不少于500t为一批，袋装不少于200t为一批。） | 无
| 2 | 钢筋及焊接件 | 热轧带肋钢筋 | 拉伸性能、重量偏差、反向弯曲性能 | 7根 | 5根55cm、2根70cm | 同一牌号、同一炉罐号、同一等级、同一品种、同一尺寸、同一交货状态，60t为一批。 | 无
| 3 |  | 热轧光圆钢筋 | 拉伸性能、重量偏差、弯曲性能 |  |  |  | 无
| 4 |  | 冷轧带肋钢筋 | 拉伸性能、重量偏差、弯曲性能 |  |  |  | 无
| 5 |  | 钢筋焊接 | 拉伸性能、弯曲性能 | 3根 | 只做拉伸3根55cm；拉伸和弯曲都做需要6根55cm | 同材料、同规格、同一施工条件下、同型式300头为一批 | 无
| 6 |  | 钢筋机械连接 | 单向拉伸极限抗拉强度、单向拉伸残余变形 | 3根 | 3根55cm | 同材料、同规格、同一施工条件下、同型式500头为一批 | 无
| 7 |  | 钢筋焊接网片 | 拉伸性能、重量偏差、弯曲性能 | 1张 | 1000×1000（张） | 材料7 | 无
| 8 | 骨料 | 普通混凝土用砂 | 颗粒级配、含泥量、泥块含量、氯离子、（压碎指标、石粉含量、亚甲蓝值） | 25kg | / | 同产地、同品种规格以200m3或300吨为一验收批，不足者也作为一批，每批取样一组。 | （压碎指标、石粉含量、亚甲蓝值）为人工砂检测项目
| 9 |  | 建设用砂
| 10 |  | 建设用卵石、碎石 | 颗粒级配、含泥量、泥块含量、压碎值指标、针片状颗粒含量 | 60kg | / | 同产地、同品种规格以200m3或300吨为一验收批，不足者也作为一批，每批取样一组。 | 无
| 11 |  | 建设用卵石、碎石 |  |  |  |  | 无
| 12 | 砖、砌块、墙板 | 烧结多孔砖 | 强度等级、抗冻性 | 15块 | 强度等级 10块；抗冻性 10块 | 以 5万块 为一个检验批；如果数量不足5万块，也按一个检验批计算。
| 13 |  | 混凝土实心砖 | 强度等级、抗冻性 | 15块 | 强度等级 10块；抗冻性 10块 | 以 10万块 为一个检验批；如果数量不足10万块，也按一个检验批计算。 | 无
| 14 |  | 烧结普通砖 | 抗压强度、抗冻性 | 15块 | 强度等级 10块；抗冻性 10块 | 以 3.5万块 至 15万块 为一个检验批。如果数量不足3.5万块，也按一个检验批计算。 | 无
| 15 |  | 蒸压加气混凝土砌块 | 抗压强度、干密度、含水量 | 6块 | / | 以 1万块 为一个检验批；如果数量不足1万块，也按一个检验批计算。 | 无
| 16 |  | 混凝土路面砖 | 强度等级、抗冻性、吸水率 | 25块 | 强度等级 10块；抗冻性 10块；吸水率 5块 | 以 2万块 为一个检验批
| 17 |  | 自保温砌块 | 吸水率、导热系数、抗压强度、干密度、燃烧性能 | 8块 | / | 1万块 或 200m³
| 18 |  | 泡沫混凝土砌块 | 立方体抗压强度、干表观密度、抗冻性 | 18块 | 100×100×100（mm） | 以 1000块 或 200立方米为一个检验批 | 无
| 19 |  | 混凝土砌块 | 立方体抗压强度 | 3块 | 150×150×150(mm) | 以 200立方米 或 3万块 为一个检验批 | 无
| 20 |  | 建筑用轻质隔墙条板 | 抗压强度、抗弯荷载 | 3块 | 抗压强度需要 9块 小试件（尺寸为 100mm×100mm×原板厚）；抗弯荷载需要3块原板 | 同一品种的轻质隔墙工程，每 50间 应划分为一个检验批 | 无
| 21 |  | 纤维水泥平板 | 抗折强度、导热系数、表观密度、不燃性 | 6块 | 1000mm*500mm*原厚mm | 150 张 或 300 张 为一个检验批 | 无
| 22 |  | 玻璃纤维增强水泥（GRC）装饰制品* | 吸水率、抗压强度、体积密度 | 36块 | 100mm×100mm×10mm12个； 200mm×50mm×10mm12个； 30mm×30mm×30mm12个 | 500㎡ 或 1000件 为一个检验批 | 无
| 23 |  | 玻璃纤维增强石膏（GRG）装饰制品* | 吸水率、抗压强度、体积密度 | 36块 | 100mm×100mm×10mm12个； 200mm×50mm×10mm12个； 30mm×30mm×30mm12个 | 500㎡ 或 1000件 为一个检验批 | 有
| 24 |  | 纤维增强硅酸钙板 | 抗折强度、导热系数、表观密度、不燃性 | 6块 | 1000mm*500mm*原厚mm | 5000 张一批 | 有
| 25 | 混凝土、砂浆 | 混凝土试件 | 抗压强度 | 3块一组 | 150*150*150mm/100*100*100mm | 电通道、抗冻性：同施工工艺、同配合比混凝土至少进行一次抽检。 每20000m3，取样检验一次。 抗渗性：同施工工艺、同配合比每500m3，混凝土抗压：同施工工艺、同配合比每100m3 | 有
|  |  |  | 抗水渗透试验 | 6块一组 | 175*185*150mm 6块一组 |  | 有
|  |  |  | 混凝土抗冻性能 | 6块一组 | 100*100*400mm 6块一组 |  | 有
|  |  |  | 电通量 | 3块一组 | 100*50mm |  | 有
|  |  |  | 抗硫酸盐侵蚀性能 | 15块一组 | 100*100*100mm |  | 有
|  |  |  | 硬化混凝土中氯离子含量 | 3块一组 | 150*150*150mm |  | 有
|  |  |  | 放射性 | 3块一组 | 150*150*150mm |  | 有
| 26 |  | 砂浆抗压 | 抗压强度 | 3块一组 | 70.7*70.7*70.7mm | 每一楼层或250m³砌体中的各种标号的砂浆，至少制作一组试件。 | 有
| 27 |  | 高延性混凝土 | 立方体抗压强度、抗折强度、等效弯曲强度、等效弯曲韧性 | 40kg | / | 100t | 有
| 28 |  | 预拌砂浆 | 稠度、抗压强度、稠度损失率、保水率、拉伸粘接强度 | 25kg | / | 同一生产厂家、同一品种、同一等级、同一批号且连续进场的湿拌砂浆，每250m3为一个检验批， | 有
| 29 |  | 混凝土配合比 | 配合比设计 | 150kg | 砂50公斤，石100公斤，水泥30公斤，其它材料根据掺量定。 | 按每一种使用的材料、品种规格、砼强度等级、要求坍落度为一组。 | 有
| 30 |  | 砂浆配合比 | 配合比设计 | 100kg | 砂30公斤，水泥20公斤，其它材料根据掺量定。 | 按每一种使用的材料、品种规格、砂浆强度等级为一组。 | 有
| 31 | 外加剂 | 混凝土膨胀剂 | 细度、凝结时间、抗压强度、限制膨胀率、碱含量 | 10kg | / | 200t | 有
| 32 |  | 喷射混凝土用速凝剂 | 密度（或细度）、净浆凝结时间（初凝、终凝）、砂浆抗压强度比（1d、28d）、氯离子含量、总碱量 | 10kg | / | 50t | 有
| 33 | 防水卷材 | 改性沥青聚乙烯胎防水卷材 | 拉伸性能、低温柔性、不透水性、耐热性 | 2㎡ | / | 10,000 m² | 有
| 34 |  | 种植屋面用耐根穿刺防水卷材（FS2） | 低温弯折、不透水性、复合强度、拉伸强度、拉断伸长率、撕裂强度 | 2㎡ | / | 5,000 m² | 有
| 35 |  | 高分子聚乙烯丙纶复合防水卷材（人防） | 低温弯折、不透水性、复合强度、断裂拉伸强度、拉断伸长率 | 2㎡ | / | 5,000 m² | 有
| 36 |  | 三元乙丙橡胶防水卷材 | 拉伸强度、拉断伸长率、撕裂强度、低温弯折、不透水性 | 2㎡ | / | 5,000 m² | 有
| 37 |  | 自粘聚合物改性沥青防水卷材（人防工程） | 热老化后的低温柔度、低温柔度、不透水性、可溶物含量、拉伸性能 | 2㎡ | / | 10,000 m² | 有
| 38 |  | 自粘聚合物改性沥青防水卷材* | 低温柔性、不透水性、拉伸性能、耐热性 | 2㎡ | / | 10,000 m² | 有
| 39 |  | 种植屋面用耐根穿刺防水卷材（SBS） | 热老化（低温柔性）、拉力、延伸率、不透水性、低温柔性、耐热性、可溶物含量 | 2㎡ | / | 10,000 m² | 有
| 40 |  | 聚乙烯丙涤纶复合防水卷材 | 拉伸强度、拉断伸长率、撕裂强度、低温弯折、不透水性 | 2㎡ | / | 5,000 m² | 有
| 41 |  | 预铺防水卷材 | 拉伸性能、渗油性、低温柔性、不透水性、耐热性 | 2㎡ | / | 10,000 m² (或5000m²) | 有
| 42 |  | 湿铺防水卷材 | 拉伸性能（拉力、最大拉力时伸长率）、低温柔性、不透水性、耐热性、撕裂力、与 水泥砂浆剥离强度（无处理、热处理）、渗油性、卷材与卷材剥离强度（搭接边）（无 处理、热处理） | 2㎡ | / | 10,000 m² (或5000m²) | 有
| 43 |  | 弹性体改性沥青防水卷材 | 拉力（最大峰拉力）、延伸率（最大峰时延伸率）、不透水性、低温柔性、耐热性 | 2㎡ | / | 10,000 m² | 有
| 44 |  | 聚氯乙烯（PVC）防水卷材 | 拉伸性能（最大拉力、断裂伸长率）、低温弯折性、不透水性、梯形撕裂强度 | 2㎡ | / | 5,000 m² | 有
| 45 |  | 热塑性聚烯烃 （TPO）自粘复合防水卷材 | 拉伸性能（拉伸强度、断裂伸长率），低温弯折性 | 2㎡ | / | 5,000 m² | 有
| 46 |  | 弹性体改性沥青防水卷材（人防） | 热老化后的低温柔度、低温柔度、不透水性、可溶物含量、拉伸性能 | 2㎡ | / | 10,000 m² | 有
| 47 | 防水涂料 | 聚合物乳液建筑防水涂料 | 拉伸性能（标准状态）:（拉伸强度）,实干时间,表干时间,低温弯折,固体含量, 不透水性 | 2kg | / | 5 吨 | 有
| 48 |  | 聚合物水泥防水涂料 | VOC,固体含量,拉伸强度（无处理）,断裂伸长率（无处理）,不透水性 | 2kg | / | 10 吨 | 有
| 49 |  | 非固化橡胶沥青防水涂料 | 粘结性能,耐热性,低温柔性 | 2kg | / | 20 吨 | 有
| 50 |  | 聚氨酯防水涂料 | 拉伸强度、断裂伸长率、低温弯折性、不透水性 | 2kg | / | 15 吨 | 有
| 51 |  | 水乳型沥青防水涂料 | 粘结强度,耐热度,不透水性,低温柔度（标准条件） | 2kg | / | 5 吨 | 有
| 52 |  | 环氧沥青防腐涂料 | 干燥时间,施工性,在容器中状态 | 2kg | / | 20 吨 | 有
| 53 |  | 水泥基渗透结晶型防水涂料 | 混凝土抗渗性能[带涂层混凝土的抗渗压力 28d、抗渗压力比（带涂层）28d] 抗压强度、抗折强度、湿基面粘结强度 | 10 kg | / | 10 吨 | 有
| 54 |  | 聚合物水泥防水砂浆 | 粘结强度、抗折强度、抗压强度、抗渗压力（涂层试件） | 5 kg (液+粉) | / | 50 吨 | 有
| 55 |  | 聚合物水泥防水浆料 | 抗压强度、抗折强度、抗渗压力 | 10 kg | / | 50 吨 | 有
| 56 | 防水密封材料 | 止水带 | 拉伸强度、拉断伸长率、撕裂强度 | 2m | / | 5000 米 / 批 | 有
| 57 |  | 遇水膨胀橡胶止水条 | 低温试验,高温流淌性,体积膨胀倍率 | 2m | / | 1000 米 或 5 吨 / 批 | 有
| 58 |  | 沥青基防水卷材用基层处理剂（冷底油） | 固体含量、低温柔性、耐热性 | 2L | / | 10 吨 / 批 | 有
| 59 |  | 高分子防水卷材胶粘剂 | 剪切状态下的粘合性（卷材-卷材）（标准试验条件） | 2L | / | 5 吨 (或同配方) / 批 | 有
| 60 | 瓷砖及石材 | 陶瓷砖 | 破坏强度、断裂模数、吸水率、放射性 | 10块 | / | 5000 m²
| 61 |  | 天然花岗石建筑板材 | 弯曲强度、压缩强度、 吸水率、冻融循环后压缩强度 | 25块 | 弯曲强度（干燥、水饱和）送样：各5块（10倍厚度+50）×100×原厚（mm）；压缩强度（干燥、水饱和）送样：各5块 50×50×50（mm） | 2000 m²
| 62 |  | 天然大理石建筑板材 | 弯曲强度、压缩强度、 吸水率、冻融循环后压缩强度 | 25块 | 弯曲强度（干燥、水饱和）送样：各5块（10倍厚度+50）×100×原厚（mm）；压缩强度（干燥、水饱和）送样：各5块 50×50×50（mm） | 2000 m²
1 | 63 | 塑料管材 | 聚乙烯（PE）双壁波纹管 | 环刚度、环柔性 | 3根 | 30cm | 300米 或 50吨
2 | 64 |  | 给水用硬聚氯乙烯（PVC-U）管材 | 平均外径、任意点壁厚、落锤冲击、静液压试验（1h、20℃、环应力 38MPa）、纵向 回缩率、维卡软化温度 | 6m |  | 50吨 或 同一批次
3 | 65 |  | 预应力混凝土桥梁用塑料波纹管 | 环刚度、柔韧性 | 2m |  | 3000米 或 50吨
4 | 66 |  | 冷热水用聚丙烯管材（PP-R） | 静液压试验（22h、95℃、环应力 4.3MPa）、纵向回缩率 | 3m |  | 50吨 或 同一批次
5 | 67 |  | 聚丙烯双壁波纹管材 | 环刚度、环柔性 | 3根 | 30cm | 3000米 或 50吨
6 | 68 |  | 非开挖用改性聚丙烯实壁导管 | 环刚度、纵向回缩率 | 3m |  | 300米 或 50吨
7 | 69 |  | 聚乙烯 (PE)多孔一体管材 | 耐外负荷性能、维卡软化温度、纵向回缩率 | 1m*5根 |  | 3000米 或 50吨
8 | 70 |  | 冷热水用交联聚乙烯（PE-X）管材 | 平均外径、任意点壁厚、落锤冲击、静液压试验、纵向回缩率、交联度 | 6m |  | 50吨 或 同一批次
9 | 71 |  | 建筑排水用硬聚氯乙烯（PVC-U）管材 | 维卡软化温度、纵向回缩率 | 3根 | 1m | 50吨 或 同一批次
10 | 72 |  | 地下通信管道用塑料管（蜂窝管）* | 维卡软化温度、纵向回缩率、落锤冲击 | 1m*5根 |  | 3000米 或 50吨
11 | 73 |  | 给水用聚乙烯（PE）管材 | 静液压试验（100h、20℃、环应力 12.0MPa）、纵向回缩率 | 6m |  | 200吨 或 10000米
12 | 74 |  | 埋地排水用硬聚氯乙烯（PVC-U） 双壁波纹管材 | 环刚度、环柔性 | 3根 | 30cm | 300米 或 50吨
13 | 75 |  | 冷热水用耐热聚乙烯 （PE-RT）管材 | 静液压试验（1h、20℃、环应力 11.2MPa）、纵向回缩率 | 6m |  | 50吨 或 同一批次
14 | 76 |  | 给水用钢丝网增强聚乙烯复合管 | 静液压强度（1h、20℃） | 5m |  | 200吨 或 10000米
15 | 77 |  | 埋地用聚乙烯（PE）结构壁聚乙烯缠绕结构壁管材 | 环刚度、环柔性、纵向回缩率 | 3根 | 30cm | 300米 或 50吨
16 | 78 |  | 建筑排水用硬聚氯乙烯 (PVC-U)结构壁管材 | 维卡软化温度、纵向回缩率、落锤冲击 | 3m |  | 50吨 或 同一批次
17 | 79 |  | 燃气用埋地聚乙烯(PE)管材 | 静液压试验（100h、20℃、环应力 12.0MPa）、纵向回缩率 |  |  | 200吨 或 10000米
18 | 80 |  | 氯化聚氯乙烯塑料电缆导管 | 纵向回缩率 |  |  | 3000米 或 50吨
19 | 81 |  | 建筑排水用高密度聚乙烯(HDPE)管材 | 环刚度、纵向回缩率 | 3m |  | 50吨 或 同一批次
20 | 82 |  | 硬聚氯乙烯(PVC-U)多孔一体管材 | 维卡软化温度、纵向回缩率、耐外负荷性能 | 1m*5根 |  | 3000米 或 50吨
21 | 83 |  | 埋地式高压电力电缆用氯化聚氯乙烯(PVC-C)套管 | 环段热压缩力、纵向回缩率 | 6m |  | 3000米 或 50吨
22 | 84 |  | 埋地排水用钢带增强聚乙烯（PE）螺旋波纹管 | 环刚度、环柔性 | 3根 | 30cm | 300米 或 50吨
23 | 85 |  | 低压灌溉用硬聚氯乙烯（PVC-U）管材 | 静液压试验（100h、20℃）、纵向回缩率、环刚度 | 5m |  | 300米 或 50吨
24 | 86 |  | 高密度聚乙烯外护管硬质聚氨酯泡沫塑料预制直埋保温管 | 外护管密度、聚氨酯泡沫：压缩强度、吸水率、导热系数、密度 | 聚氨酯泡沫、外护管各两块 | 50cm | 300米 或 50吨
25 | 87 |  | 给水用抗冲改性聚氯乙烯（PVC-M）管材 | 静液压试验（100h、20℃、环应力 36MPa）、纵向回缩率 | 5m |  | 200吨 或 10000米
26 | 88 |  | 地下通信管道用塑料管（PVC-U） | 纵向回缩率、落锤冲击 | 5m |  | 3000米 或 50吨
| 89 | 金属管材 | 水及燃气用球墨铸铁管 | 抗拉强度 | 2根 | (每根1米) | 2000米 或 100吨
| 90 |  | 预应力混凝土用金属波纹管 | 抗渗漏性能 | 5根 | (每根1米) | 50000米 或 50吨
| 91 |  | 结构用无缝钢管 | 拉伸、弯曲、压扁 | 2根 | (每根1米) | 200吨 或 600根
| 92 |  | 低压流体输送用焊接钢管 | 拉伸、弯曲 | 2根 | (每根1米) | 3000米 或 54吨
| 93 |  | 镀锌钢管 | 拉伸、弯曲 | 2根 | (每根1米) | 外径大于219.1mm但不大于406.4mm 200根为一批,大于406.4mm 100根为一批
| 94 |  | 流体输送用不锈钢焊接钢管 | 拉伸、弯曲 | 2根 | (每根1米) | 200吨 或 600根
| 95 |  | 输送流体用无缝钢管 | 拉伸、弯曲、压扁 | 2根 | (每根1米) | 外径不大于76mm,并且壁厚不大于3mm：400根；外径大于315mm：50根；其他尺寸：200根
| 96 | 预应力钢绞线、锚具 | 钢绞线 | 拉伸性能 | 3根 | 每根70cm | 60 吨
| 97 |  | 预应力筋-锚具、夹片 | 洛氏硬度、静载试验 | 硬度：5套 静载：3套 |  | 1000 套
| 98 | 材料中有害物质 | 木家具 | 甲醛释放量 | 2块 | 500×500（mm） | 50 件 (或同一批次)
| 99 |  | 乳胶漆 | 游离甲醛、VOC含量 | 2kg |  | 5 吨 (或同一批次)
| 100 |  | 室内装饰装修材料 胶粘剂 | 游离甲醛 | 2kg |  | 5 吨 (或同一批次)
| 101 |  | 非固体原材料 | 游离甲醛、苯、甲苯、二甲苯和乙苯总和、挥发性有机物 | 500ml |  | 30 吨 (或同一批次)
| 102 |  | 人造板及其制品 | 甲醛释放量 | 2块 | 500×500（mm） | 5000 张 (或 50m³)
| 103 |  | 地坪涂装材料 | 游离甲醛、VOC含量 | 2kg |  | 3 吨 (或同一批次)
| 104 | 加固材料 | 碳纤维布 | 抗拉强度标准值、弹性模量、极限伸长率、碳纤维 K 数、单位面积质量 | 2㎡ |  | 1000 m² (或 3000m)
| 105 |  | 结构胶粘剂 | 钢-钢拉伸抗剪强度（标准值）、钢-混凝土正拉粘结强度、不挥发物含量、 耐湿热老化性能（快速法）、抗冲击剥离能力 | 5kg |  | 10 吨 (或 5吨)
| 106 | 焊接材料 | 焊接材料（焊条） | 熔化焊接头焊缝金属纵向拉伸试验、冲击试验 | 1包 | 2块Q355B（700×500×20）mm的钢板+1包焊条/1捆焊丝 | 50 吨 (或 30吨)
| 107 | 钢材 | 低合金高强度结构钢 | 拉伸性能、弯曲、尺寸（厚度偏差） | 2块 | 40cm长 | 60 吨
| 108 |  | 碳素结构钢 | 拉伸性能、弯曲、尺寸（厚度偏差） | 2块 | 40cm长 | 60 吨
| 109 |  | 型钢焊接 | 拉伸性能、弯曲、尺寸（厚度偏差） | 4块 | 40cm长 | 100 件 (或 2000m)
| 110 |  | 结构用冷弯空心型钢 | 拉伸性能、弯曲、尺寸（厚度偏差） | 2块 | 40cm长 | 60 吨
| 111 |  | 热基锌层卷 | 拉伸性能、弯曲、尺寸（厚度偏差） | 2块 | 40cm长 | 60 吨
| 112 |  | 冷轧钢板 | 拉伸性能、弯曲、尺寸（厚度偏差） | 2块 | 40cm长 | 60 吨
| 113 | 高强螺栓 | 高强度螺栓连接抗滑移系数试件 | 抗滑移系数 | 3套 | (每组含2块板+8套螺栓) | 50000 套 (螺栓用量) 或 2000 吨 (钢结构)
| 114 |  | 钢结构用高强度大六角头螺栓 | 扭矩系数 | 8套 |  | 3000 套
| 115 |  | 钢结构用扭剪型高强度螺 | 紧固轴力 | 8套 |  | 3000 套
| 116 |  | 高强螺栓 | 最小拉力载荷、硬度 | 8套 |  | 3000 套
| 117 |  | 钢网架螺栓球节点用高强度螺栓 | 拉力载荷、硬度 | 8套 |  | 5000 件 (≤M36) 2000 件 (>M36)
| 118 | 保温绝热材料 | 绝热用挤塑聚苯乙烯泡沫塑料（XPS） | 表观密度、压缩强度、导热系数、垂直于板面方向的抗拉强度、吸水率，浸水 96h、 燃烧性能 B1级（C 级） | 14 块 | 1200mm×600mm | 5000m2
| 119 |  | 建筑绝热用石墨改性模塑聚苯乙烯泡沫塑料板 | 表观密度、压缩强度、垂直于表面抗拉强度、导热系数、 体积吸水率、燃烧性能 B1级（C 级） | 14 块 | 1200mm×600mm | 5000m2
| 120 |  | 复合硅酸盐绝热制品 | 密度、质量含湿率、导热系数、憎水率、压缩回弹率 | 2块 | 1200mm×600mm | 500 m³ (或 5000m²)
| 121 |  | 建筑绝热用玻璃棉制品 | 密度、导热系数、燃烧性能A 级（A1 级） | 2块 | 1200mm×600mm | 2000 m²
| 122 |  | 金属装饰保温板 | 岩棉条：密度、导热系数、压缩强度、燃烧性能 A 级（A1 级） | 4块 | 1200mm×600mm | 5000m2 | 芯层不同取样不同，A级材料需要4~6块； B1级材料需要14块
| 123 |  | 柔性泡沫橡塑绝热制品（橡塑保温板） | 表观密度、导热系数（25℃）、燃烧性能 B1级（C 级） | 1卷 |  | 板材：300㎡，管状：1000m
| 124 |  | 绝热用硅酸铝棉及其制品 | 体积密度允许偏差、导热系数（70℃）、加热永久线变化、渣球含量 | 2块 | 1200mm×600mm | 2000 m²
| 125 |  | 建筑用金属面绝热夹芯板 | 建筑用金属面绝热夹芯板：粘结强度、剥离性能岩棉条：密度、导热系数、燃烧性能A 级（A1 级） | 14块 | 1200mm×600mm | 5000m2 | 芯层不同取样不同，A级材料需要4~6块； B1级材料需要14块
| 126 |  | 热固复合聚苯乙烯泡沫保温板(D型) | 密度、压缩强度、导热系数、垂直于板面方向的抗拉强度、 体积吸水率、燃烧性能 B1级（C 级） | 14 块 | 1200mm×600mm | 5000m2
| 127 |  | 绝热用玻璃棉及其制品 | 密度、导热系数（25℃）、燃烧性能 A 级（A1 级） | 2块 | 1200mm×600mm | 2000 m²
| 129 |  | 建筑用岩棉绝热制品 | 密度、压缩强度、燃烧性能 A 级（A1 级）、酸度系数 | 4块 | 1200mm*600mm | 5000m2
| 130 |  | 泡沫混凝土 | 干密度、导热系数、燃烧性能 A 级（A1 级） | 18块 | 300×300×25（mm）3 块 100×100×100（mm）15 块 | 1000 m³ (或 1000m²)
| 131 |  | 绝热用模塑聚苯乙烯泡沫塑料（EPS） | 表观密度、压缩强度、垂直于表面抗拉强度、导热系数、 体积吸水率、燃烧性能 B1级（C 级） | 14 块 | 1200mm×600mm | 5000m2
| 132 |  | 建筑外墙外保温用岩棉制品 | 密度、导热系数、压缩强度、垂直于表面的抗拉强度、体积吸水率（全浸）、 燃烧性能 A 级（A1 级）、酸度系数 | 6 块 | 1200mm*150mm | 5000m2
| 133 |  | 建筑绝热用硬质聚氨酯泡沫塑料 | 芯密度、压缩强度、导热系数、吸水率、 垂直于板面方向的抗拉强度、燃烧性能 B1级（C 级） | 14 块 | 1200mm×600mm | 5000m2
| 134 | 粘接材料 | 抹面胶浆（岩棉条专用） | 拉伸粘结强度（与岩棉条）（原强度） 拉伸粘结强度（与岩棉条）（耐水强度）（浸水 48h，干燥 7d） | 10kg |  | 20 吨
| 135 |  | 胶黏剂（岩棉条专用） | 拉伸粘结强度（与岩棉条）（原强度） 拉伸粘结强度（与岩棉条）（耐水强度）（浸水 48h，干燥 7d） | 10kg |  | 20 吨
| 136 |  | 胶粘剂 | 与岩棉条拉伸粘结强度原强度、与岩棉条拉伸粘结强度耐水强度（浸水 48h、干燥 7d）、与水泥砂浆拉伸粘结强度原强度、与水泥砂浆拉伸粘结强度耐水强度（浸水 48h、干燥 7d） | 10kg |  | 20 吨
| 137 |  | 抹面胶浆 | 与 保温板拉伸粘结强度（原强度）、与 保温 板拉伸粘结强度[耐水强度（浸水 48h， 干燥 7d）] | 10kg |  | 20 吨
| 138 |  | 陶瓷墙地砖胶粘剂 | 拉伸粘结强度 | 5kg |  | 20 吨
| 139 |  | 混凝土界面处理剂 | 拉伸粘结强度（未处理） | 5kg |  | 10 吨 (液体) 20 吨 (粉体)
| 140 |  | 建筑外墙用腻子 | 施工性、容器中状态、干燥时间(表干)、初期干燥抗裂性 (6h)、吸水量、 粘结强度（标准状态） | 5kg |  | 30 吨 (或 10吨)
| 141 |  | 外墙保温用锚栓 | 锚栓现场抗拉承载力标准值 | 一组（15个） |  | 1 万个 (或 5000m²)
| 142 | 保温砂浆 | 建筑保温砂浆 | 干密度、抗压强度、导热系数、拉伸粘结强度 | 25kg |  | 200 m³ (或 50吨)
| 143 |  | 现浇混凝土大模内置保温系统用抹面胶浆 | 拉伸粘结强度（与保温板）（原强度）、拉伸粘结强度（与保温板）（耐水强度）（浸 水 48h，干燥 2h）、拉伸粘结强度（与保温板）（耐水强度）（浸水 48h，干燥 7d） | 25kg |  | 20 吨
| 144 |  | 墙体饰面砂浆 | 拉伸粘结强度，抗压强度，抗折强度，吸水量，初期干燥抗裂性 | 25kg |  | 20 吨
| 145 |  | 自保温砌块专用砌筑砂浆（薄灰缝） | 保水性、粘结强度、干密度、抗压强度、导热系数 | 25kg |  | 20 吨 (或 100m³)
| 146 |  | 自保温砌块专用砌筑砂浆（厚灰缝） | 保水性、粘结强度、干密度、抗压强度、导热系数 | 25kg |  | 20 吨 (或 100m³)
| 147 |  | 现浇混凝土复合外保温模板用抹面砂浆 | 拉伸粘结强度（与保温板）（原强度）、拉伸粘结强度（与保温板）（耐水强度）（浸 水 48h，干燥 2h）、拉伸粘结强度（与保温板）（耐水强度）（浸水 48h，干燥 7d） | 25kg |  | 20 吨
| 148 |  | 现浇混凝土复合外保温模板用抗裂砂浆 | 拉伸粘结强度（与保温板）（原强度） 拉伸粘结强度（与保温板）（耐水强度）（浸水 48h，干燥 7d） | 25kg |  | 20 吨
| 149 |  | 现浇混凝土夹芯保温系统用墙体饰面砂浆 | 拉伸粘结强度，抗压强度，抗折强度，吸水量，初期干燥抗裂性 | 25kg |  | 20 吨
| 150 |  | 现浇混凝土大模内置保温系统用保温砂浆 | 干密度、抗压强度、导热系数、拉伸粘结强度 | 25kg |  | 200 m³ (或 50吨)
| 151 |  | 自保温砌块专用抹面砂浆 | 拉伸粘结强度（与保温板）（原强度）、拉伸粘结强度（与保温板）（耐水强度）（浸 水 48h，干燥 2h）、拉伸粘结强度（与保温板）（耐水强度）（浸水 48h，干燥 7d） | 25kg |  | 20 吨
| 152 |  | 自保温砌块专用抗裂砂浆 | 拉伸粘结强度（与保温板）（原强度） 拉伸粘结强度（与保温板）（耐水强度）（浸水 48h，干燥 7d） | 25kg |  | 20 吨
| 153 |  | 蒸压加气混凝土墙体专用砂浆 | 14d 拉伸粘结强度（与蒸压加气混凝土粘结） | 25kg |  | 20 吨 (或 100m³)
| 154 | 铝合金型材 | 铝合金建筑型材-隔热型材 | 室温纵向拉伸试验、纵向剪切试验、膜厚 | 13根 | 3根400mm+10根100mm | 30t
| 155 |  | 铝合金建筑型材 （ 阳极氧化型材） | 室温纵向拉伸试验、膜厚 | 3根 | 500×50（mm） 3根 | 30t
| 156 |  | 铝合金建筑型材（喷漆型材） | 室温纵向拉伸试验、膜厚、附着性 | 6根 | 500mm 3根；500×50（mm） 3根 | 30t
| 157 |  | 铝合金建筑型材（喷粉型材） | 室温纵向拉伸试验、膜厚、附着性 | 6根 | 500mm 3根；500×50（mm） 3根 | 30t
| 158 |  | 铝合金型材（基材） | 室温纵向拉伸试验 | 2根 | 400mm2根 | 30t
| 159 |  | 建筑装饰用铝单板 | 膜厚、铅笔硬度、附着力、耐冲击性 | 3块 | 1000×1000（mm）3块 | 3000 m²
| 160 |  | 建筑幕墙用铝塑复合板 | 涂层厚度、铅笔硬度、附着力、耐冲击性、剥离强度 | 3块 | 1000×1000（mm）3块 | 5000 m²
| 161 | 幕墙门窗 | 建筑用塑料窗（内平开） | 气密性能、水密性能、抗风压性能、保温性能 | 4 樘 |  | 100 樘
| 162 |  | 铝合金窗（内平开） | 气密性能、水密性能、抗风压性能、保温性能 | 4 樘 |  | 100 樘
| 163 |  | 中空玻璃（外窗用、幕墙用） | 中空玻璃密封性能 | 10 块 |  | 5000 块 (或 2000m²)
| 164 |  | 中空玻璃（传热系数） | 传热系数 | 1块 | 800mm×1250mm | 5000 块 (或 2000m²)
| 165 |  | 建筑幕墙玻璃 | 可见光透射比、遮阳系数 | 6块 | Low-E 50×75×6 （mm）3 块；白玻 50 ×75×6（mm）3 块 | 5000 m²
| 166 |  | 建筑幕墙 | 气密性能、水密性能、抗风压性能、平面内变形性能 | 1 组 | 实验室安装 | 500~1000 m²
| 167 | 密封胶 | 建筑用硅酮结构密封胶 | 邵氏硬度,拉伸粘结强度,相容性、剥离粘接性 | 1组 | 见右图 | 5吨
| 168 |  | 硅酮和改性硅酮建筑密封胶 | 邵氏硬度,拉伸粘结强度,相容性、剥离粘接性、石材密封胶的污染性 | 1组 | 见右图 | 5吨
| 169 |  | 聚氨酯建筑密封胶 | 拉伸模量、定伸粘结性、石材密封胶的污染性 | 1组 | 见右图 | 5吨
| 170 |  | 建筑幕墙用硅酮结构密封胶 | 邵氏硬度,拉伸粘结强度,相容性、剥离粘接性、石材密封胶的污染性 | 1组 | 见右图 | 5吨
| 171 | 市政工程材料 | 混凝土路缘石 | 抗冻性(D50)、强度等级（抗压强度）、吸水率 | 9 块 | （100×100×100）mm | 20000 块 (或 1000m)
| 172 |  | 再生树脂复合材料检查井盖 | 承载能力 | 1 套 |  | 200 套
| 173 |  | 市政排水用塑料检查井 | 轴向压力 | 1 套 |  | 100 座 (或 50座)
| 174 |  | 铸铁检查井盖 | 承载能力 | 1 套 |  | 200 套
| 175 |  | 道路石油沥青 | 针入度（25℃，5s，100g）、软化点、延度（15℃，5cm/min） | 5kg |  | 100 吨
| 176 |  | 改性沥青 | 延度、软化点、针入度、密度、溶解度、聚合物沥青弹性恢复 | 5L |  | 100 吨
| 177 |  | 乳化沥青 | 延度、软化点、针入度、残留分含量、溶解度、含量 | 5L |  | 100 吨
| 178 |  | 沥青混合料用矿粉 | 外观、表观密度、相对密度、含水量、亲水系数、筛分、加热安定性 | 5kg |  | 200 吨
| 179 |  | 球墨铸铁复合树脂水箅 | 承载能力 | 1 套 |  | 200 套
| 180 |  | 沥青混合料用细集料 | 表观相对密度、含泥量、筛分 | 50kg |  | 400 m³ (或 600吨)
| 181 |  | 沥青混合料用粗集料 | 颗粒级配、表观相对密度、含泥量、压碎值、针片状颗粒 | 100kg |  | 400 m³ (或 600吨)
| 182 |  | 沥青混合料 | 油石比、矿料级配、毛体积密度、稳定度、流值 | 100 kg |  | 1000 m²
| 184 |  | 基层填料 | 颗粒级配（水筛法）、硫酸盐含量 | 100 kg |  | 200 吨
| 186 |  | 土工合成材料（长丝纺粘针刺非织造土工布） | 纵横向抗拉强度、纵横向最大负荷下伸长率、纵横向撕破强力、CBR 顶破强力 | 2m |  | 10000 m²
| 188 |  | 短纤针刺非织造土工布 | 纵横向断裂强度,标称断裂强度对应伸长率,纵横向撕破强力,单位面积质量偏差率 | 2m |  | 10000 m²
| 189 |  | 复合土工膜 | 纵横向标准强度对应伸长率、纵横向断裂强度、纵横向撕破强力 | 2m |  | 10000 m²
| 190 |  | 聚乙烯土工膜 | 拉伸断裂强度（纵、横向）,断裂伸长率（纵、横向）,直角撕裂负荷（纵、横向） | 2m |  | 10000 m²
| 191 |  | 水稳混合料用粗集料 | 颗粒级配、含泥量、泥块含量、针片状颗粒压碎值 | 50kg |  | 2000 m³ (或 3000吨)
| 192 |  | 水稳混合料用细集料 | 含泥量、有机物、塑性指标、硫酸盐含量 | 20kg |  | 2000 m³ (或 3000吨)
| 193 | 电线电缆 | 电线电缆 | 耐火性能、直径、导体直流电阻（20℃）、低烟性能、但跟阻燃性能、成束阻燃性能 | 见右图 |  | 20 吨 (或 140m³)
| 194 | 散热器 | 钢制采暖散热器 | 标准散热量、金属热强度、压力试验 | 6 组 | 散热量：1米长10片以上一组；压力试验：5组5片及以下 | 1000 组 (或 5000m²)
| 195 |  | 铸铁供暖散热器
| 196 |  | 钢铝复合散热器
| 197 |  | 压铸铝合金散热器
| 199 | 灯具 | 普通照明用自镇流LED灯 | 功率、谐波 | 2台 |  | 3000 个 (或 5000个)
| 200 |  | 管型荧光灯用电子镇流器 | 镇流器效率 | 1台
| 201 |  | 双端荧光灯 | 照明光源初始光效、照明灯具效率 | 1台
| 202 | 安全用品 | 钢管脚手架扣件（对接） | 抗拉性能 | 20个 |  | 10,000 件
| 203 |  | 钢管脚手架扣件（旋转） | 抗滑性能、抗破坏性能 | 20个 |  | 10,000 件
| 204 |  | 钢管脚手架扣件(直角) | 抗滑性能试验、扭转刚度性能试验、抗破坏性能试验 | 20个 |  | 10,000 件
| 205 |  | 头部防护 安全帽 | 冲击吸收性能（高温、低温、浸水）、耐穿刺性能（高温、低温、浸水） | 6 顶 |  | 500 顶
| 206 |  | 轮扣式钢管脚手架构件 | 下轮扣焊接强度试验、横杆接头焊接强度试验 | 横杆、立杆各 8 根 |  | 10 吨 (或 1万件)
| 207 |  | 盘扣式钢管脚手架构件 | 下盘扣焊接强度试验、横杆接头焊接强度试验 | 立杆 12 个、横杆 8 个 |  | 50 吨 (或 3万件)
| 208 |  | 安全网 | 耐冲击性能、绳结构 | 3 张 |  | 500 张
| 209 |  | 门式钢管脚手架 | 立杆抗压承载能力 横杆跨中挠度 | 1 套 |  | 1 万件 (或 50吨)
| 210 |  | 密目式安全立网 | 耐冲击性能、耐贯穿性能 | 6 张 |  | 500张
| 211 |  | 坠落防护 安全带 | 坠落悬挂用安全带性能测试 | 2 条 |  | 500 条
| 212 |  | 碗扣式钢管脚手架构件 | 上碗扣强度试验、下碗扣焊接强度试验、横杆接头焊接强度试验、 横杆接头强度试验 | 横杆、立杆各 8 件 |  | 3 万件 (或 50吨)
| 213 |  | 钢管（脚手架用） | 钢管外表面锈蚀深度 | 3 根 | 30cm | 750 根 (或 60吨)
| 214 |  | 高处作业吊篮 | 外观质量；安全、警告、操作指示等标志；升降速度的测定；噪声测试；电气 控制系统；平台试验：平台额定载重量试验、平台静载试验(水平底板)、平台 静载试验(倾斜底板)平台动载试验、护栏强度试验(水平静载)、护栏强度试验 (垂直静载)、起升机构动载试验、起升机构静载试验、防坠落装置功能试验 | 1套 |  | /

## 消防材料
消防材料
序号 | 材料品种 | 检验项目 |  | 检验周期（d） | 注意事项 | 备注（送样尺寸）
1 | 钢结构防火涂料 | 在容器中状态 |  | 1d |  | 1桶
|  | 初期干燥抗裂性 |  | 1d
|  | 干燥时间 |  | 1d
|  | 抗压强度 |  | 膨胀型10d，肺膨胀型28d
干密度
|  | PH值 |  | 1d
|  | 粘结强度 |  | 膨胀型：13d，非膨胀型31d | 取样2kg
|  | 耐火性能 | 1h |  |  | 1、试验费含材料、垃圾清运、5.5米长工字钢1根、8个温度传感器。 2、委托方提供防火涂料，数量需满足喷涂厚度。 3、制样费2000元另付，由外包制样公司单独开具发票。
1.5h
2h
2.5h
3h
|  | 基准隔热效率 |  |  |  | 1桶
|  | 隔热效率偏差 |  |  |  | 1桶
2 | 防火封堵材料 | 柔性有机堵料 | 外观 | 1d |  | 1kg/新标准23864-2023取消
|  |  | 表观密度 | 1d |  | 1KG
|  |  | 腐蚀性 | 8d |  | 25mm，φ30-40mmPVC绝缘护套电缆3根,2kg柔性有机堵料
|  |  | 耐水性 | 4d |  | 1kg
|  |  | 耐油性 | 4d
|  |  | 耐湿热性 | 6d
|  |  | 耐冻融循环 | 16d
|  | 无机堵料 | 外观 | 1d |  | 1kg/新标准23864-2023取消
|  |  | 表观密度 | 1d |  | 2kg
|  |  | 初凝时间 | 1d |  | 2kg/新标准23864-2023取消
|  |  | 抗压强度 | 10-28d |  | 2kg
|  |  | 腐蚀性 | 8d |  | 25mm，φ30-40mmPVC绝缘护套电缆3根
|  |  | 耐水性 | 10-28d+4d |  | 3kg
|  |  | 耐油性 | 10-28d+4d
|  |  | 耐湿热性 | 10-28d+6d
|  |  | 耐冻融 | 10-28d+16d
|  | 阻火包 | 外观 | 1d |  | 3包/新标准23864-2023取消
|  |  | 表观密度 | 3d |  | 4包
|  |  | 抗跌落性 | 1d |  | 4包新标准23864-2023取消
|  |  | 耐水性 | 4d |  | 3包
|  |  | 耐油性 | 4d |  | 3包
|  |  | 耐湿热性 | 6d |  | 3包
|  |  | 耐冻融 | 16d |  | 3包
|  |  | 膨胀性能 | 1d |  | 3包
|  | 阻火模块 | 外观 | 1d |  | 3块/新标准23864-2023取消
|  |  | 表观密度 | 1d |  | 3块
|  |  | 抗压强度 | 2d |  | 6块
|  |  | 腐蚀性 | 8d |  | 250mm，φ30-40mmPVC绝缘护套电缆3根 3块
|  |  | 耐水性 | 4d |  | 4块
|  |  | 耐油性 | 4d |  | 4块
|  |  | 耐湿热性 | 6d |  | 4块
|  |  | 耐冻融 | 16d |  | 4块
|  |  | 膨胀性能 | 1d |  | 4块
|  | 防火封堵板材 | 外观 | 1d |  | 1张/新标准23864-2023取消
|  |  | 表观密度 | 1d |  | 1张
|  |  | 抗弯强度 | 1d |  | 2张
|  |  | 耐水性 | 4d |  | 2张
|  |  | 耐油性 | 4d
|  |  | 耐湿热性 | 6d
|  |  | 耐冻融 | 16d
|  | 泡沫封堵材料 | 外观 | 1d |  | 1kg/新标准23864-2023取消
|  |  | 表观密度 | 5d |  | 2kg
|  |  | 初凝时间 | 1d |  | 1kg新标准23864-2023取消
|  |  | 腐蚀性 | 8d |  | 25mm，φ30-40mmPVC绝缘护套电缆3根,2kg泡沫封堵材料
|  |  | 耐水性 | 9d |  | 2kg
|  |  | 耐油性 | 9d
|  |  | 耐湿热性 | 11d
|  |  | 耐冻融 | 21d
|  |  | 膨胀性能 | 6d
|  | 防火密封胶 | 外观 | 1d |  | 1kg/新标准23864-2023取消
|  |  | 表观密度 | 1d |  | 2kg
|  |  | 腐蚀性 | 8d |  | 2kg
|  |  | 耐水性 | 10+4d |  | 2kg
|  |  | 耐碱性 | 10+4d
|  |  | 耐酸性 | 10+4d
|  |  | 耐湿热性 | 10+6d
|  |  | 耐冻融 | 10+16d
|  |  | 膨胀性能 | 3d
|  | 阻火包带 | 外观 | 1d |  | 1米
|  |  | 表观密度 | 1d
|  |  | 耐水性 | 4d |  | 1米
|  |  | 耐碱性 | 4d
|  |  | 耐酸性 | 4d
|  |  | 耐湿热性 | 6d
|  |  | 耐冻融 | 16d
|  | 耐火性能 | 1h |  |  | 委托方提供材料并自行施工， 无机堵料、阻火包、阻火模块、柔性有机堵料、泡沫封堵材料： 6根(7x1.5)mm2 KVV电缆；7根(3x50+1x25)mm2*YJV电缆；1根DN32钢管； 1根不带孔钢质电缆桥架(500mm宽,100mm高,1.5mm厚)；长度各1500mm。 防火封堵板材、阻火包带： 拼接成(250*90)mm ，加一张厚度不低于10mm的不燃无机板基材上作为试件。
2h
3h
3 | 电缆防火涂料 | 在容器中的状态 |  | 3d |  | 1桶
|  | 干燥时间 |  | 3d
|  | 耐油性 |  | 11d | 125mm*3
|  | 耐盐水性 |  | 11d | 125mm*3
|  | 耐湿热性 |  | 11d | 125mm*3
|  | 耐冻融循环 |  | 18d | 125mm*3
|  | 抗弯性 |  | 3d | 2000mm*3
4 | 饰面型防火涂料 | 在容器中状态 |  | 3d |  | 1桶
|  | 干燥时间 |  | 3d
|  | 柔韧性 |  | 3d
|  | 耐水性 |  | 4d
|  | 耐湿热性 |  | 5d | 透明有机玻璃板，150mm*70mm*1mm*3
耐燃时间
5 | 铺地材料（纺织地毯、软木板、木板、橡胶板、塑料地板、地板喷涂材料） | 临界热辐射通量 |  | 6d |  | 1050*230mm10块
6 | 消火栓箱 | 外观质量 |  | 1d |  | 1台
|  | 外形尺寸 |  | 1d
|  | 材料 |  | 1d
|  | 箱体刚度 |  | 1d
|  | 箱门 |  | 1d
|  | 标志 |  | 1d
7 | 消防水带 | 外观质量 |  | 1d |  | 1m
|  | 内径 |  | 1d
|  | 长度 |  | 1d |  | 使用长度3根
|  | 单位长度质量 |  | 1d |  | 使用长度3根
|  | 黏附性 |  | 8d |  | 1m
|  | 耐低温性能 |  | 1d |  | 带有接口长度不小于15m
|  | 衬里扯断伸长率和扯断强度 |  |  |  | 1m(塑料衬里、聚氨酯衬里)
|  | 水压试验和爆破试验 |  |  |  | 5m
|  | 湿水带渗透量 |  |  |  | 5m
|  | 延伸率、膨胀率及扭转方向 |  |  |  | 共20m
可弯曲性试验
|  | 耐磨性能 |  |  |  | 3m
|  | 水带与消防接口连接性能 |  | 1d |  | 带有消防接口试样两段,总长1.2m
8 | 消防水枪 | 操作结构要求 |  | 1d |  | 各3支
|  | 表面质量 |  | 1d
|  | 抗跌落性能 |  | 1d
|  | 耐腐蚀性能 |  | 1d
耐低温性能
密封性能
|  | 耐水压强度 |  | 2d
|  | 接口性能 |  | 2d
9 | 消防接口 | 密封性能 |  |  |  | 各3副
水压强度
操作力和操作力矩
抗跌落性能
10 | 消防水泵 接合器 | 密封性能 |  |  |  | 各3台
水压强度
11 | 室内消火栓 | 开启高度 |  |  |  | 各3只
密封性能
水压强度
12 | 室外消火栓 | 开启高度 |  |  |  | 各3只
密封性能
水压强度
13 | 消防软管 卷盘 | 外观质量 |  |  |  | 两台
结构要求
|  | 抗载荷性能 |  |  |  | 四台
|  | 密封性能 |  |  |  | 各两台
耐压性能
|  | 耐腐蚀性能 |  |  |  | 两台
14 | 防火玻璃 | 尺寸、厚度偏差 |  | 1d
|  | 外观质量 |  | 1d
|  | 弯曲度 |  | 1d
|  | 耐热性能 |  | 3d | 300mm*300mm*6块 | 6块 复合防火玻璃 300mm×300mm
|  | 耐寒性能 |  | 3d | 300mm*300mm*6块 | 6块 复合防火玻璃 300mm×300mm
|  | 碎片状态试验 |  | 1d | 1100mm*360mm*4块 | 4块 1100mm×360mm
|  | 耐火完整性 |  |  |  | 委托方自行施工，玻璃尺寸（1190*990）mm
耐火隔热性
15 | 防火门 | 加工工艺和外观质量 |  | 1d |  | 1樘
|  | 门扇质量 |  | 1d
|  | 尺寸极限偏差 |  | 1d
|  | 形位公差 |  | 1d
|  | 配合公差 |  | 1d
|  | 灵活性 |  | 2d
启闭灵活性
门扇开启力
可靠性
钢材材料厚度
|  | 耐火完整性 |  |  |  | 委托方自行施工，最大尺寸（2000宽*2500高）1樘
耐火隔热性
16 | 防火窗 | 外观质量 |  | 1d
|  | 尺寸偏差 |  | 1d
|  | 防火玻璃 | 外观质量 | 1d
|  |  | 厚度允许偏差 | 1d
|  | 活动式防火窗附加要求 | 热敏感元件的静态动作温度 | 1d | 热敏感元件15个
|  |  | 窗扇关闭可靠性 | 1d
|  | 耐火完整性 | 1h |  |  | 委托方自行施工，最大尺寸（2000宽*2500高）mm
|  | 耐火隔热性 | 2h
17 | 防火卷帘 | 耐火完整性 |  |  |  | 委托方自行施工，规定尺寸（3300宽*3300高）mm，需全套配件齐全
耐火隔热性
|  | 帘面漏烟量 |  |  |  | 委托方自行施工，规定尺寸（1000宽*1000高）mm，仅需帘面。
18 | 防火阀 | 耐火性能 |  |  |  | 委托方自行施工，尺寸
19 | 烟道 | 耐火性能 |  |  |  | 委托方自行施工，试件长度应不小于2m,其中至少应包含一个常用接口。
20 | 墙体材料 | 耐火性能 |  |  |  | 委托方自行施工，送样尺寸不大于（2000×2500）mm，可拼接。
21 | 建筑构件 | 防烟性能 |  |  |  | 委托方自行施工，规定尺寸（3000×3000）mm，可拼接。
|  | 水喷击性能 |  |  |  | 耐火极限后的一项可选附属参数